## Sheet1
관련규격 |  |  |  | 용 도
두산중공업 | JIS외 | AISI외 | 유사강종
HP1A | S55C mod. | 1050 mod. | KTSM21 | 일반잡화용형판, 정밀부품용 BASE재 등
HP4A | SCM440 mod. | 4140 mod. | KTSM31 | 자동차범퍼 금형, 라지에타그릴, OA기기, 캐비닛, TV와 PC의 Back Cover, 가전제품 형판 등.
HP4MA | SNCM mod. | P20 mod. | KTSM3M | 고급 자동차범퍼 금형, 라지에타그릴, OA기기, 캐비닛, 대형 TV와 PC의 Back Cover, 고급 가전제품 형판 등
HP70 | NAK80 | - | - | OA 기기키보드, 비디오카메라, 전화기, 라디오카세트,화장품용기, 필름 케이스금형 등
- | NAK55 | - | -
HEMS-1A | S-STAR | 420 mod. | STAVAX | TV 및 PC 브라운관, 피트병, 광 Disc, Compact Disc, 카메라, 안경렌즈, 의료기기용금형 및 각종 염화용 금형
- | HR750 | - | HIT75 | 각종 하우징, VTR새시, CD 케이스, 블로우금형 등
- | HIPORAS | - | PORCERAX Ⅱ | 통기성 금형재, 공업용 수지금형
- | ULTRA | C17200 | MOLDMAX HH | 열전도성, 사이클타임 단축, 고내마모성, 고내식성 대응의 플라스틱사출금형 전반(HRC40)
- | SUPRA | C17200 | MOLDMAX LH | 열전도성, 사이클타임 단축, 고내마모성, 고내식성 대응의 플라스틱사출금형 전반(HRC30)
- | MP15 | - | HR750,HIT75 | 열전도성, 성형사이클타입, 단축목적의 사출금형전반(HRC20)
※ 범퍼 전용 초대형 VERTICAL BAND SAW 보유 ( 최대절단규격 : 2000T X 2000W X 6000L )
maker : 두산중공업
구 분 | 강종명 | 표 준 규 격 |  |  |  | 주 용 도
|  | KS | JIS | AISI | 유사강종
플라스틱 | HP1A | - | S55C 개량 | 1050 개량 |  | 일반잡화용 형판 및 형재, 정밀부품용 Base材
금형강 | HP4A | - | SCM440 개량 | 4140 개량 |  | 자동차범퍼. 라디에타그릴. BOX.OA기기. 캐비넷.가전제품 형판에 사용
| HP4MA | - | SNCM 개량 | P20 개량
| HP70 | - |  |  |  | 고급스테레오. Dust cover. 라디오/카셋트 케이스. 테이프 레코더. 카메라본체
열간공구강 | STF4(M) | - | SKT4 | L6 |  | Hammer Tool, Ram Tool
| HDS-1 | - | SKD61 개량 |  |  | Casting Tool
| STD61 | STD61 | SKD61 | H13 |  | Casting Tool, Press Tool, Extruding Tool
| STD62 | STD62 | SKD62 |  |  | Press Tool, Extruding Tool
냉간공구강 | STD11 | STD11 | SKD11 | D2 |  | Trimming Tool, Wire Drawing Tool
| STD12 | STD12 | SKD12 | A2 |  | Screw Threading Tool
화염소입강 | HFH-1 |  | HMD-1 |  |  | Blanking Tool. Trimming Tool, Cold Press Tool
스텐레스 | HEMS-1 |  | SUS420J2 | 420 개량 |  | TV 브라운관 및 판넬 금형, 레이저디스크, 콤팩디스크, 광디스크, 렌즈금형, 의학기구 제작용 금형, 화장품케이스 금형
금형강 | HEMS-1A |  | 개량
일본대동중공업
구 분 | 강종명 | 표 준 규 격 |  |  |  | 주 용 도
|  | KS | JIS | AISI | 유사강종
고성능, 초경면성 | NAK55 | - | - | - |  | 고성능/정밀 플라스틱금형외
플라스틱 금형강 | [5 empty] | 냉장고 야채박스 금형, 전화기 금형
조명등,화장품 용기, 자동차 램프
투명프라스틱 금형
| NAK80 | HP70 | - | - |  | (경면연마성 중시 제품)
| PXZ |  |  | 1055 |  | 대형범용·부식적용금형
가정잡화·장난감금형
| PDS3 |  | SCM440 | 4140 |  | 대형범용·가정전기제품 금형, 범퍼금형 외
| S-STAR |  | SUS420J2 mod. | 420 mod |  | 내식·초경면·고경도 플라스틱금형재
| PX4 |  |  | P20 mod |  | 설계변경이 빈번한 금형, 방전가공 양호
| PX5 |  |  | P20 mod |  | 설계변경이 빈번한 금형
예열·후열 불필요
열간공구강 | DHA1 |  | SKD61 | H13 |  | 범용(열간금형 전반)
| DH31S |  |  |  |  | 다이캐스팅용(PRE-HARDEN강)
DH21
DH2F
| DH4 |  | SKD4 |  |  | 열간프레스용, 각종다이스용
| DH42 |  |  |  |  | 고온 다이캐스팅용, 열간압축다이스
| DH62 |  | SKD62 |  |  | 열간프레스형
DH71
DH32
| GFA |  | SKT4 개량 | L6 |  | 열간단조/프레스용
| DHA2 |  |  |  |  | 열간압출용
DH71
하이스 | MH51 |  | SKH51 | M2 |  | 드릴,탭,캇타,펀치 외
| MH55 |  | SKH55 | M35 |  | 드릴,탭,캇타 외
| MH59 |  | SKH59 | M42 |  | 엔드밀,드릴 외
| MH7 |  | SKH58 | M7 |  | 탭,드릴 외
| MH8 |  | SKH57 | - |  | 바이트,엔드밀,펀치 외
mod.
| MH85 |  |  |  |  | 정밀단조용(열간,온간,냉간) 프레스금형
| DEX series |  |  |  |  | (분말고속도공구강)
| WH series |  | SKH2,3,4 | T1,T4,T5 |  | (텅스턴계열 고속도공구강)바이트,캇타 외
냉간공구강 | CX1 |  |  |  |  | 薄物프레스금형, 拔型금형외
| GOA |  | SKS3 개량 |  |  | 범용 프레스금형
| YK30 |  | SKS93 |  |  | 小中量産 프레스금형
| YK4 |  | SK4 | W1/W2
| DC3 |  |  |  |  | 정밀/量産프레스금형
| DC53 |  | SKD11 개량 |  |  | 전조다이스금형
| DC11 |  | SKD11 | D2 |  | ROLL용
| G05,G05C |  |  |  |  | 블랭킹금형절삭날
| G040F |  |  |  |  | 간이금형용 다이플레이트
| G031 |  | SKS31 |  |  | 게이지용
프라스틱 금형강 선정자료
Plastic and Application |  |  | DAIDO | 경도 | Rating For
|  |  | BRAND | (HRC) | Machin- | 경면성 | Photo- | 용접성 | 내마모 | Tough- | Strength | 내부식
[5 empty] | ability |  | etching |  |  | ness
Thermo | General | 일반용 | PXZ | 27~34 | A | C | B | A | C | B | C | C
Plastics |  | 장기 | PDS3 | 26~30 | B | C | B | A | C | B | B | B
|  | 수명용 | PX4 | 30~33 | B | B | A | A | B | B | B | B
|  |  | PX5 | 30~33 | A | B | A | A | B | B | B | B
|  | Mirror | NAK55 | 37~43 | A | B | A | A | B | C | B | B
|  | Polishing | NAK80 | 37~43 | B | A | A | A | B | C | B | B
|  | Uses | S-STAR | 30~34 | B | A | A | B | B | A | B | A
|  |  | MASIC | 50~54 | B | A | A | A | A | A | A | B
| Glass Reinforce Uses |  | DH2F | 38~42 | A | B | B | B | B | B | B | B
Thermosetting Plastics |  | 내부식용 | S-STAR | 53~57 | C | A | A | C | A | B | A | A
|  | 일반용 | NAK55 | 37~43 | A | B | A | A | B | C | B | B
|  |  | DH2F | 38~42 | A | B | B | B | B | B | B | B
|  |  | DC11 | 56-61 | C | A | A | C | A | C | A | B
DC53
ASSAB
구 분 | 강종명 | 표 준 규 격 |  |  |  | 주 용 도
|  | KS | JIS | AISI | 유사강종
플라스틱 | STAVAX | HEMS-1 | SUS 계 |  |  | High quality mould inserts with mirror surface finish and 뛰어난 내부식성, anti-corrosive cooling channel, best suit for plastic moulding of PVC, PP, EP,PC, PMMA, machine parts for food processing machinery.
금형강 |  | /1A
| IMPAX 718 |  |  |  |  | High quality mold inserts, best suit for plastic moulding of PA,POM, PS, PE, PP, ABS.
열간 | ORVAR8407 | STD61 | SKD61 | H13 |  | 다이캐스팅, 압출, 냉간 홉(hob), PA, POM, PS, PE, EP plastic용 몰드
공구강
냉간 | ARDN DF2 |  |  |  |  | Cold forming & blanking dies, embossing dies for jewelry parts
공구강 | XW42 |  |  |  |  | 냉간압출다이, thread-rolling dies, 고정밀 냉간공구강

## MOLDMAX
ULTRA : JAPAN NGK사가 제조한 플라스틱금형용의초강베리륨 동합금 입니다.
1. 특징
- 탁월한 열전도성
- 우수한 고내식성
- 양호한 경면성
- 우수한 고내마모성
- 양호한 내가스그름성
- 양호한 기계가공성
- 대량생산 대비 충분한 경도
- 우수한 용접성
| 주요성분 | Be | Co+Ni | Cu | 납입상태 | 고경도 = HRC40
|  | 1.9 | 0.25 | Bal. |  | 저경도 = HRC30
2. 주요용도
- 사출성형용 금형소재로써 폭넓게 이용되고 있으며 특히 인서트 부품이나 코아핀
등으로 이용되고 있습니다.
금형에 코어셋팅하는 것만으로 Hot*Spot를 효과적으로 냉각시키므로 냉각회로를
없애든가 최소한으로 설계할 수가 있습니다.
- 높은 열전도성은 鋼에 비해서 3~5배 우수하며 캐비티 열을 신속히 빼앗아
성형품의 변형과 휨을 최소화 합니다. 또한 금형에 코아, 코아핀 등으로 사용하는
것만으로 성형사이클 시간을 크게 단축할 수가 있습니다.
☞성형 사이클타임 단축 사례 : 주사기금형 코어핀 사용예
19초⇒14초(27%단축)
- ULTRA보다 더욱더 높은 열전도성이 필요한 경우 "PLUS" 라는 강종을 채택하여
주십시오.
3.강종별 경도 및 열전도도 비교
| 강종명 | 조성(wt%) |  |  | 경도 | 열전도도 | 비고(타사명)
|  | Be | Co | Ni |  | (w/m ℃)
| NGK ULTRA | 1.8 - 2.0 | 0.2 - 0.6 |  | HRC40 | 105 | 몰드막스 HH
| NGK SUPRA | 1.8 - 2.0 | 0.2 - 0.6 |  | HRC30 | 130 | 몰드막스 LH
| NGK PLUS | 0.2 - 0.6 | - | 1.4 - 2.2 | HRB95 - 102 | 250 | (프로삼, HR750, HIT75)
(※ PLUS 경우 유사강종 대비 열전도성 극히 탁월)

## NAK
NAK55 : 프리하든계 플라스틱 금형용강재. 플라스틱 제품의 금형에 적합한 재료입니다.1
프리하든강이라는 것은 다시 한번 열처리를 더한 의미로, 열처리를 하지 않아도 그 대로 사용 가능한 것 입니다. 경도는 있습니다만, 비교적 절삭성이 좋습니다.
NAK80 : NAK55와 비슷합니다만, 보다 정밀한 경면성(광택성)을 원하는 경우에 사용됩니다. NAK55 보다는 가공성이 나쁩니다.
STAVAX : 같은 플라스틱 금형용강입니다만, 스테인레스계이기에 내식성이 우수합니다. 열처리해서 경도를 올린 후 사용합니다. 열처리전의 절삭성은 좋은편입니다.
SKD61 : 다이스포팅에 많이 쓰입니다. 열처리를 꼭 필요로 하는 강재입니다.
http://www.silicolloy.co.jp/skd61.html
S55C : 일반적으로 M/B 재료로 많이 사용되고 있습니다.
http://www.silicolloy.co.jp/s55c.html
H.S.S : http://ko.wikipedia.org/wiki/%ED%8A%B9%EC%88%98%EA%B0%95
일반적으로 하이스라고 불리우는 고속도강입니다.
도움이 되셧길..